## 생산일지 (4)
SMC 생산일지
2026-07-07
1. 기본사항
품명 |  | SMC 물탱크용 | [8 empty] | 온도 | [6 empty] | ℃ |  | 습도 |  |  |  |  | % | 날씨 | [7 empty] | 생산 Batch |  |  |  |  | 1 |  |  | Batch
Lot |  | HYVINA-WTG-260707-1~ | [8 empty] | 생산시간 | [8 empty] | 비가동 내역 |  | 생산준비 및 청소 |  |  |  | 작업인원 |  |  |  | 6 |  |  | 명 | 생산 중량 |  |  |  |  | 0 |  |  | Kg
2. 원재료 투입량 | [21 empty] | 3. 점도 확인
No | 품목 |  |  | 규격 |  |  | 사용량 (Kg) | [5 empty] | 총 원료 사용량 (Kg) |  |  |  | 실 원료 사용량 (Kg) |  |  |  |  | No. | 초기점도 (PS/℃) |  |  | 증점거동(PS/℃)
[26 empty] | 5분 |  |  |  |  | 10분 |  |  | 15분 |  |  | 20분 |  |  |  | 25분
1 | 불포화수지 |  |  | SC-637S |  |  | 350 | [5 empty] | 350 |  |  |  | 1730 |  |  |  |  | 1
2 | 저수축제 |  |  | PS40 |  |  | 112.5 | [5 empty] | 112.5 |  |  |  | 560 |  |  |  |  | 2
3 | 희석제 |  |  | SM |  |  | 37.5 | [5 empty] | 37.5 |  |  |  | 285 |  |  |  |  | 3
3-2 | 희석제 |  |  | SM |  |  | 20 | [5 empty] | 20 |  |  |  | 25 |  |  |  |  | 4 | [21 empty] | 430%
4 | 첨가제 |  |  | K972 |  |  | 5 | [5 empty] | 5 |  |  |  | 25 |  |  |  |  | 5
5 | 첨가제 |  |  | K996 |  |  | 6.6 | [5 empty] | 6.6 |  |  |  | 25 |  |  |  |  | 6
6 | 중합금지제 |  |  | CBA109N |  |  | 8.5 | [5 empty] | 8.5 |  |  |  | 42.5
7 | 경화제 |  |  | TBPB |  |  | 6 | [5 empty] | 6 |  |  |  | 30 |  |  |  |  | 4. 토출량 확인 | [21 empty] | 14 | 7.5
8 | 초기 증점조절제 |  |  | CBA308S |  |  | 7.5 | [5 empty] | 7.5 |  |  |  | 25
9 | 저수축제 |  |  | FHP |  |  | 25 | [5 empty] | 25 |  |  |  | 125 |  |  |  |  | 품목 | [5 empty] | 토출 비 |  |  |  |  | 토출량 |  |  |  |  | 실토출량 | [5 empty] | 15.18
10 | 이형제 |  |  | HI-FLOW |  |  | 20 | [5 empty] | 20 |  |  |  | 125 |  |  |  |  | 33 | [21 empty] | 30.82
11 | 충진제 |  |  | CaCO3 |  |  | 825 | [5 empty] | 825 |  |  |  | 4238 |  |  |  |  | 컴파운드(Kg/min) | [5 empty] | 97.67% |  |  |  |  | 32.23024 | [9 empty] | 32.23024 |  | 12.5
[13 empty] | 0 | [29 empty] | 0.3169594
12 | 증점제 |  |  | MGO-813 |  |  | 14 | [5 empty] | 14 |  |  |  | 52 |  |  |  |  | 증점제(g/min) | [5 empty] | 0.9605% |  |  |  |  | 316.9594 | [9 empty] | 0.4527991
13 | 조색제 |  |  | GRAY (9098) |  |  | 20 | [5 empty] | 20 |  |  |  | 88 | [26 empty] | 4600%
14 | 유리섬유 |  |  | 4800TEX |  |  | 33% |  |  | 717.9224 |  |  | 717.9224 |  |  |  | #DIV/0! |  |  |  |  | 조색제(g/min) | [5 empty] | 1.372% |  |  |  |  | 452.7991
TTL | [6 empty] | 2175.522 | [5 empty] | 2175.522 |  |  |  | #DIV/0!
4. SMC 생산 확인
No | 온도 (℃) |  | 습도 (%) |  |  | 제품 폭 (mm) |  | 생산 속도 (m/min) |  |  |  | D/B 1,2 (mm) |  |  | CUTTER 1/2 RPM |  |  |  | 단중 (Kg/m2) |  | 함침 정도 (%) |  |  | 총 중량 (Kg) |  |  |  |  | 실 중량 (Kg) |  |  | 말기점도 (PS/℃) |  |  | 비고
1 | [5 empty] | 1100 |  | 10 |  |  |  | 1.5/1.5 |  |  | 59/59 |  |  |  | 4.6(5.06)
2
3
4
5
6
7
8
9
10
11
12
13
14
15
16
17
TTL | [28 empty] | 0 |  |  | 생산수율 |  |  | #DIV/0!
5. 유리섬유 체크 | [21 empty] | 6. 출고 전 최종 품질 확인
유리 섬유 Lot |  |  |  |  | CPIC |  |  |  | CPIC |  |  |  |  | WEIBO |  |  |  | WEIBO |  |  |  | 점검 항목 |  |  |  |  | 관리 기준 | [8 empty] | 점검결과 |  |  |  | 판정
[22 empty] | 시트가장자리 |  |  |  |  | R/V 돌출 및 커팅불량 없을것
롤 사용량 (Kg) | [21 empty] | 시트 점착성 |  |  |  |  | 필름을 벗길때 너무 끈적거리지 않은가?
전체사용량 (Kg) |  |  |  |  | #DIV/0! | [16 empty] | 표면 함침 상태 |  |  |  |  | 육안상 함침이 미비한곳이 없는가?
유리섬유 함량 |  |  |  |  | #DIV/0! | [16 empty] | 이물질 혼입 |  |  |  |  | 금속 및 기타 이물질 혼입 여부
[22 empty] | 포장 |  |  |  |  | 포장 상태는 양호한가?
7. 특이사항 및 조치

## 생산일지 0.5
SMC 생산일지
2026-06-13
1. 기본사항
품명 |  | SMC 물탱크용 | [8 empty] | 온도 | [7 empty] | ℃ |  | 습도 |  |  |  |  | % | 날씨 | [7 empty] | 생산 Batch |  |  |  |  | 2 |  |  |  |  | Batch
Lot |  | HYVINA-WTG-2606013-1~ | [8 empty] | 생산시간 |  |  |  | 13:00~16:00 | [5 empty] | 비가동 내역 |  | 생산준비 및 청소 |  |  |  | 작업인원 |  |  |  | 6 |  |  | 명 | 생산 중량 |  |  |  |  | 0 |  |  |  |  | Kg
2. 원재료 투입량 | [22 empty] | 3. 점도 확인
No | 품목 |  |  | 규격 |  |  | 사용량 (Kg) | [5 empty] | 총 원료 사용량 (Kg) |  |  |  |  | 실 원료 사용량 (Kg) |  |  |  |  | No. | 초기점도 (PS/℃) |  |  | 증점거동(PS/℃)
[27 empty] | 5분 |  |  |  |  | 10분 |  |  | 15분 |  |  | 20분 |  |  |  |  | 25분
1 | 불포화수지 |  |  | SC-637S |  |  | 175 | [5 empty] | 350 |  |  |  |  | 200.56 |  |  |  |  | 1 | [22 empty] | 175
2 | 저수축제 |  |  | PS40 |  |  | 56.25 | [5 empty] | 112.5 |  |  |  |  | 64.48 |  |  |  |  | 2 | [22 empty] | 56.25 | 2.175
3 | 희석제 |  |  | SM |  |  | 18.75 | [5 empty] | 37.5 |  |  |  |  | 32 |  |  |  |  | 3 | [22 empty] | 18.75
4 | 희석제 |  |  | SM |  |  | 10 | [5 empty] | 2.96 |  |  |  |  | 25 |  |  |  |  | 4 | [22 empty] | 10
5 | 첨가제 |  |  | K972 |  |  | 2.5 | [5 empty] | 2 |  |  |  |  | 25 |  |  |  |  | 5 | [22 empty] | 2.5
| 첨가제 |  |  | K996 |  |  | 2.5 | [5 empty] | 5 | [9 empty] | 6 | [22 empty] | 2.5
6 | 중합금지제 |  |  | CBA109N |  |  | 4.25 | [5 empty] | 3.1 |  |  |  |  | 42.5 | [27 empty] | 4.25
7 | 경화제 |  |  | TBPB |  |  | 3 | [5 empty] | 6 |  |  |  |  | 30 |  |  |  |  | 4. 토출량 확인 | [22 empty] | 3
8 | 초기 증점조절제 |  |  | CBA308S |  |  | 3.25 | [5 empty] | 6.5 |  |  |  |  | 25 | [27 empty] | 3.25
9 | 저수축제 |  |  | FHP |  |  | 12.5 | [5 empty] | 11.97 |  |  |  |  | 125 |  |  |  |  | 품목 | [5 empty] | 토출 비 |  |  |  |  | 토출량(Kg/min) |  |  |  |  | 실토출량 | [6 empty] | 12.5
10 | 이형제 |  |  | HI-FLOW |  |  | 12.5 | [5 empty] | 11.97 |  |  |  |  | 125 |  |  |  |  | 34 | [15 empty] | 토출량 |  | 시작 |  |  | 종료 |  | 12.5
11 | 충진제 |  |  | CaCO3 |  |  | 425 | [5 empty] | 850 |  |  |  |  | 4238 |  |  |  |  | 컴파운드(Kg/min) | [5 empty] | 97.97% |  |  |  |  | 33.31128 | [11 empty] | 412.5
[13 empty] | 0 | [32 empty] | 0
12 | 증점제 |  |  | MGO-813 |  |  | 5 | [5 empty] | 10 |  |  |  |  | 52 |  |  |  |  | 증점제(g/min) | [5 empty] | 0.6752% |  |  |  |  | 229.5746 | [11 empty] | 5
13 | 조색제 |  |  | GRAY (9098) |  |  | 10 | [5 empty] | 20 |  |  |  |  | 88 | [27 empty] | 10
14 | 유리섬유 |  |  | 4800TEX |  |  | 31% |  |  | 332.6884 |  |  | 665.3768 |  |  |  |  | #DIV/0! |  |  |  |  | 조색제(g/min) | [5 empty] | 1.35% |  |  |  |  | 459.1492 | [11 empty] | 0.155
TTL | [6 empty] | 1073.188 | [5 empty] | 2094.877 |  |  |  |  | #DIV/0!
4. SMC 생산 확인
No | 온도 (℃) |  | 습도 (%) |  |  | 제품 폭 (mm) |  | 생산 속도 (m/min) |  |  |  | D/B 1,2 (mm) |  |  |  | CUTTER 1/2 RPM |  |  |  | 단중 (Kg/m2) |  | 함침 정도 (%) |  |  | 총 중량 (Kg) |  |  |  |  | 실 중량 (Kg) |  |  | 말기점도 (PS/℃) |  |  | 비고
1
2
3
4
5
6
7
8
9
10
11
12
13
14
15
16
17
TTL | [29 empty] | 0 |  |  | 생산수율 |  |  | #DIV/0!
5. 유리섬유 체크 | [22 empty] | 6. 출고 전 최종 품질 확인
유리 섬유 Lot |  |  |  |  | CPIC |  |  |  | CPIC |  |  |  |  | WEIBO |  |  |  |  | WEIBO |  |  |  | 점검 항목 |  |  |  |  | 관리 기준 | [8 empty] | 점검결과 |  |  |  |  | 판정
[23 empty] | 시트가장자리 |  |  |  |  | R/V 돌출 및 커팅불량 없을것
롤 사용량 (Kg) | [22 empty] | 시트 점착성 |  |  |  |  | 필름을 벗길때 너무 끈적거리지 않은가?
[23 empty] | 표면 함침 상태 |  |  |  |  | 육안상 함침이 미비한곳이 없는가?
전체사용량 (Kg) |  |  |  |  | #DIV/0! | [17 empty] | 이물질 혼입 |  |  |  |  | 금속 및 기타 이물질 혼입 여부
유리섬유 함량 |  |  |  |  | #DIV/0! | [17 empty] | 포장 |  |  |  |  | 포장 상태는 양호한가?
7. 특이사항 및 조치

## 배합지시서(40%) (2)
배합 생산 지시서
2026-06-06
1. 기본 사항
품명 |  | SMC 물탱크 |  |  | 온도(℃)/습도(%) | [6 empty] | 배합작업자 |  | 김길동 |  | 생산 Batch |  | 1 | Batch | 2
Lot No |  | HYVINA-WTG |  |  | 배합시간 | [8 empty] | 박말순 |  | 생산량 |  | 2110.87 | KG
2. 배합 순서 및 확인 사항
순번 | 품목 |  | 규격 | 투입량 (Kg) |  | 실제 투입량 확인(Kg) | [9 empty] | 교반기 속도 (RPM) |  | 비고 |  |  |  | 37.5
[6 empty] | 0.5 |  | 2 |  | 3 | 4 |  | 5 |  | 6
1 | 불포화수지 |  | SC-637S | 350 |  | 175 | [6 empty] | 4.3 |  |  | 400 |  |  |  |  | 462.5
2 | 저수축제 |  | PS40 | 112.5 |  | 56.25 | [6 empty] | 1.35 |  |  | 400 |  |  |  |  | 75.68% | 24.32%
3 | 희석제 |  | SM | 37.5 |  | 18.75 | [6 empty] | 0.45 |  |  | 400 |  | 점도 이상시 5~10kg 투입
4 | 첨가제 |  | K972 | 5 |  | 2.5 | [6 empty] | 0.061 |  |  | 400
5 | 첨가제 |  | K996 | 5 |  | 2.5 | [6 empty] | 0.061 |  |  | 400
6 | 중합금지제 |  | CBA109N | 8.5 |  | 4.25 | [6 empty] | 0.104 |  |  | 400
7 | 경화제 |  | TBPB | 6 |  | 3 | [6 empty] | 0.07 |  |  | 400
8 | 초기 증점조절제 |  | CBA308S | 5 |  | 2.5 | [6 empty] | 0.061 |  |  | 400
9 | 저수축제 |  | FHP | 25 |  | 12.5 | [6 empty] | 0.31 |  |  | 600
10 | 이형제 |  | HI-FLOW | 25 |  | 12.5 | [6 empty] | 0.31 |  |  | 600
11 | 충진제 |  | S-3000 | 850 |  | 425 | [6 empty] | 10.4 |  |  | 750~950
[6 empty] | 0 | [9 empty] | 150
12 | 증점제 |  | MGO-813 | 11 |  | 5.5 | [6 empty] | 0.13 |  |  | 0.7695%
13 | 조색제 |  | GRAY (9098) | 16 |  | 8 | [6 empty] | 0.2 |  |  | 1.119%
14 | 유리섬유 |  | 4800TEX | 31%
TTL |  |  |  | 2110.87 | [11 empty] | 654.3696
3. Compound 관리
No | 초기점도 (PS/℃) |  | 증점거동(PS/℃) | [10 empty] | 말기점도(PS/℃) |  |  |  | 비고
|  |  | 5분 | 10분 |  | 15분 |  |  | 20분 |  | 25분
1
2
3
4
5
6
4. 기타 특이 사항
41.3
|  |  |  | 98.15% |  |  | 40.5344 |  |  |  | kg/min
|  |  | 증점제 | 0.7552% |  |  | 311.9121 |  |  |  | g/min
|  |  | 조색제 | 1.099% |  |  | 453.6904 |  |  |  | .g/min

## 배합지시서 (30%)
배합 생산 지시서
2026-05-05
1. 기본 사항
품명 |  | SMC 물탱크 |  |  |  | 온도(℃)/습도(%) |  |  |  | 배합작업자 |  |  |  | 생산 Batch |  | 2 | Batch | 2
Lot No |  | HYVINA WTG |  | 260505-01~ |  | 배합시간 | [7 empty] | 생산량 |  | 2168.692 | KG
2. 배합 순서 및 확인 사항
순번 | 품목 |  | 규격 |  | 투입량 (Kg) |  | 총 투입량 (Kg) | 확인 | [5 empty] | 교반기 속도 (RPM) |  | 비고
[8 empty] | 1 | 2 | 3 | 4 | 5 | 6
1 | 불포화수지 |  |  |  | 180 |  | 360 | [6 empty] | 400
2 | 저수축제 |  | PS30 |  | 80 |  | 160 | [6 empty] | 400
0
3 | 첨가제 |  | K972 |  | 2.5 |  | 5 | [6 empty] | 400
4 | 첨가제 |  | K996 |  | 2.5 |  | 5 | [6 empty] | 400
5 | 희석제 |  | SM |  | 18.8 |  | 37.6 | [6 empty] | 400
6 | 중합금지제 |  | CBA109N |  | 3.8 |  | 7.6 | [6 empty] | 400
7 | 경화제 |  | TBPB |  | 3 |  | 6 | [6 empty] | 400
8 | 초기 증점조절제 |  | CBA308S |  | 3.8 |  | 7.6 | [6 empty] | 600
9 | 저수축제 |  | FHP |  | 12.5 |  | 25 | [6 empty] | 600
10 | 이형제 |  | HI-FLOW |  | 12.5 |  | 25 | [6 empty] | 600
11 | 충진제 |  | S-3000 |  | 430 |  | 860 | [6 empty] | 750~950 |  | 45℃이하 관리
[14 empty] | 150 |  | *탈포
12 | 증점제 |  | MGO-813 |  | 3.756708 |  | 7.513417 | [6 empty] | 0.5013%
13 | 조색제 |  | GRAY (9098) |  | 10.01789 |  | 20.03578 | [6 empty] | 1.337%
14 | 유리섬유 |  | 4800TEX |  | 30%
TTL |  |  |  |  | 1084.346 | [8 empty] | 321.1714
3. 점도 관리
순번 | 초기점도 (PS/℃) |  | 증점거동(PS/℃) | [8 empty] | 말기점도(PS/℃) |  |  |  | 비고
|  |  | 5분 |  | 10분 |  | 15분 | 20분 |  | 25분
1 | 123/35 |  | 123/33 |  | 200/33 |  | 450/33 | 500/33 |  | 650/30 |  | 4.5*105 |  |  |  | 이상없음
2
3
4
5
6
4. 기타 특이 사항

## 물탱크 배합
1)원재료비
품목 | 단가적용 | 비중 |  | 물탱크 | [5 empty] | 물탱크2 | [7 empty] | YSACC1 | [6 empty] | YSACC2
|  |  |  | Batch | 백분율 | 1톤 배합량 | 원재료비 (원/kg) | phr phf | 1120 |  | Batch | 백분율 | 1톤 배합량 | 원재료비 (원/kg) | phr phf | 609 |  |  | Batch | 백분율 | 1톤 배합량 | 원재료비 (원/kg) | phr phf | 2500 |  | Batch | 백분율 | 1톤 배합량 | 원재료비 (원/kg) | phr phf | 2300 |  | Batch | 백분율 | 1톤 배합량 | 원재료비 (원/kg) | phr phf | 3185
불포화수지 | 2700 | 1.1 | 63.63636 | 70 | 15.65% | 156.5295 | 422.6297 | 70 | 175.3131 | 63.63636 | 70 | 16.47% | 164.6671 | 444.6013 | 70 | 100.2823 |  | 59.09091 | 65 | 14.85% | 151.5689 | 409.2359 | 65 | 378.9221 | 0.3764694 | 66 | 15.05% | 153.5953 | 414.7074 | 76.74419 | 353.2692 | 4.886207 | 490 | 44.92% | 449.2281 | 31.44596 | 70 | 1430.791 | 490
저수축제 | 2500 | 1 | 30 | 30 | 6.708% | 67.08408 | 167.7102 | 30 | 75.13417 | 30 | 30 | 7.057% | 70.57163 | 176.4291 | 30 | 42.97812 |  | 35 | 35 | 7.998% | 81.614 | 204.035 | 35 | 204.035 | 0.2661905 | 20 | 4.561% | 46.54404 | 116.3601 | 23.25581 | 107.0513 | 4.886207 | 210 | 19.25% | 192.5263 | 5.775789 | 30 | 613.1963 | 210
K972(분리방지제) | 22500 | 1.02 | 0.9803922 | 1 | 0.2236% | 2.236136 | 50.31306 | 1 | 2.504472 |  | 1 | 0.2352% | 2.352388 | 52.92872 | 1 | 1.432604 |  | 1.176471 | 1.2 | 0.2742% | 2.798194 | 62.95937 | 1.2 | 6.995486 | 0.1597143 | 0.4 | 0.09123% | 0.9308807 | 20.94482 | 0.4651163 | 2.141026 | 2.443103 | 3.5 | 0.3209% | 3.208772 | 0.003208772 | 0.5 | 10.21994
K996(분산제) | 15300 | 1.04 | 0.9615385 | 1 | 0.2236% | 2.236136 | 34.21288 | 0.5882353 | 2.504472 |  | 1 | 0.2352% | 2.352388 | 35.99153 | 0.5882353 | 1.432604 |  | 0 |  | 0% |  |  |  |  | 0 |  | 0% |  |  |  |  | 7.32931 | 10.5 | 0.9626% | 9.626316 | 0.005662539 | 1.5 | 30.65982
SM(희석제) | 3600 | 0.91 | 8.241758 | 7.5 | 1.677% | 16.77102 | 60.37567 | 7.5 | 18.78354 | 8.241758 | 7.5 | 1.764% | 17.64291 | 63.51447 | 7.5 | 10.74453 |  | 7.692308 | 7 | 1.6% | 16.3228 | 58.76208 | 7 | 40.807 | 0.80496 | 15.12 | 3.448% | 35.18729 | 126.6742 | 17.5814 | 80.93077 | 0.7259507 | 7.8 | 0.7151% | 7.150977 | 0.05363233 | 1.114286 | 22.77586
CBA109N(중합방지제) | 4100 | 0.91 | 1.648352 | 1.5 | 0.3354% | 3.354204 | 13.75224 | 1.5 | 3.756708 | 1.868132 | 1.7 | 0.3999% | 3.999059 | 16.39614 | 1.7 | 2.435427 |  | 0.4395604 | 0.4 | 0.09141% | 0.9327314 | 3.824199 | 0.4 | 2.331829 | 0.3460476 | 1.3 | 0.2965% | 3.025362 | 12.40399 | 1.511628 | 6.958333 | 0.6980296 | 1.7 | 0.1559% | 1.558546 | 0.00233782 | 0.2428571 | 4.96397
T-BPB(경화제) | 6000 | 1.04 | 1.153846 | 1.2 | 0.2683% | 2.683363 | 16.10018 | 1.2 | 3.005367 | 1.153846 | 1.2 | 0.2823% | 2.822865 | 16.93719 | 1.2 | 1.719125 |  | 1.153846 | 1.2 | 0.2742% | 2.798194 | 16.78917 | 1.2 | 6.995486 | 0.3327381 | 1 | 0.2281% | 2.327202 | 13.96321 | 1.162791 | 5.352564 | 0.5816913 | 1 | 0.09168% | 0.916792 | 0.00110015 | 0.1428571 | 2.919982
| 8400 | 1 | 0 |  | 0% | [12 empty] | 0.5 | 0.5 | 0.1143% | 1.165914 | 9.79368 | 0.5 | 2.914786 | 0.5 | 0.5 | 0.114% | 1.163601 | 9.774247 | 0.5813953 | 2.676282
CBA-307F{초기즘점 조절제} |  | 0.98 | 1.530612 | 1.5 | 0.5013% | 3.354204 | 0 | 1.5 | 3.756708 |  | 1 |  | 2.352388 | 0 | 1 | 1.432604 | [16 empty] | 1.5 | 0.1565% | 1.375188 | 0.002062782 | 0.2142857 | 4.379974
FHP05040 (PE 파우더) | 4000 | 0.96 | 5.208333 | 5 | 1.118% | 11.18068 | 44.72272 | 5 | 12.52236 | 5.208333 | 5 | 1.176% | 11.76194 | 47.04775 | 5 | 7.16302 |  | 4.166667 | 4 | 0.9141% | 9.327314 | 37.30926 | 4 | 23.31829 | 0.4591786 | 5.75 | 1.311% | 13.38141 | 53.52564 | 6.686047 | 30.77724 | 0.6980296 | 5 | 0.4584% | 4.58396 | 0.0229198 | 0.7142857 | 14.59991
ZN-ST(내부이형제) | 3500 | 1.1 | 4.545455 | 5 | 1.118% | 11.18068 | 39.13238 | 5 | 12.52236 | 4.545455 | 5 | 1.176% | 11.76194 | 41.16678 | 5 | 7.16302 |  | 3.636364 | 4 | 0.9141% | 9.327314 | 32.6456 | 4 | 23.31829 | 0.5190714 | 6.5 | 1.482% | 15.12681 | 52.94384 | 7.55814 | 34.79167 | 0.9074384 | 6.5 | 0.5959% | 5.959148 | 0.02979574 | 0.9285714 | 18.97989
CaCO3(충진제) | 100 | 2.7 | 62.96296 | 170 | 38.01% | 380.1431 | 38.01431 | 170 | 425.7603 | 62.96296 | 170 | 39.99% | 399.9059 | 39.99059 | 170 | 243.5427 |  | 68.51852 | 185 | 42.28% | 431.3883 | 43.13883 | 185 | 1078.471 | 0.4345168 | 185 | 42.19% | 430.5323 | 43.05323 | 215.1163 | 990.2244 | 0.7596204 | 185 | 16.96% | 169.6065 | 28.83311 | 26.42857 | 540.1967
CBU-813(증점제) | 5360 | 1.5 | 1 | 1.5 | 0.3354% | 3.354204 | 17.97853 | 1.5 | 3.756708 | 1.466667 | 2.2 | 0.5175% | 5.175253 | 27.73936 | 2.2 | 3.151729 |  | 0.8 | 1.2 | 0.2742% | 2.798194 | 14.99832 | 1.2 | 6.995486 | 1.011524 | 3.8 | 0.8666% | 8.843367 | 47.40045 | 4.418605 | 20.33974 | 5.952288 | 18.76 | 1.72% | 17.19902 | 0.02579853 | 2.68 | 54.77887
조색제 | 5149 | 2.05 | 1.95122 | 4 | 0.8945% | 8.944544 | 46.05546 | 4 | 10.01789 | 1.707317 | 3.5 | 0.8233% | 8.233357 | 42.39355 | 3.5 | 5.014114 |  | 0.5365854 | 1.1 | 0.2514% | 2.565011 | 13.20724 | 1.1 | 6.412528 | 0.1098036 | 1.1 | 0.2509% | 2.559922 | 13.18104 | 1.27907 | 5.88782 | 3.490148 | 17.5 | 1.604% | 16.04386 | 0.06417544 | 2.5 | 51.09969
유리섬유 | 1050 | 2.54 | 58.26772 | 148 | 33.09% | 330.9481 | 347.4955 | 33.09% | 370.6619 | 49.6063 | 126 | 29.64% | 296.4008 | 311.2209 | 126 | 180.5081 |  | 51.9685 | 132 | 30.16% | 307.8014 | 323.1914 | 132 | 769.5034 | 0.3561197 | 132 | 30.1% | 307.1906 | 322.5502 | 153.4884 | 706.5385 | 0.7312691 | 132 | 12.1% | 121.0165 | 0.0400502 | 18.85714 | 385.4377
|  |  | 242.0885 | 447.2 |  | 1000 |  |  | 1120 | 230.3971 | 425.1 |  | 1000 |  |  | 609 |  | 234.6797 | 437.6 |  | 1020.408 |  |  | 2551.02 | 5.676334 | 438.47 |  | 1020.408 |  |  | 2346.939 | 34.08929 | 1090.76 |  | 1000 |  |  | 3185
|  |  | 183.8208 | 299.2 |  | 100% | 1298.493 |  |  | 180.7908 | 299.1 |  | 100% | 1316.357 |  |  |  |  | 305.6 |  | 98% | 1229.89 |  |  |  | 306.47 |  | 98% | 1247.482 |  |  |  | 958.76 |  | 100% | 66.3056
|  |  | 전체 비중 | 1.847258 | [5 empty] | 비중 | 1.845075 | [6 empty] | 비중 | 1.864669
|  |  | 컴파운드 비중 | 1.627672 |  |  | sm 3파트추가 |  |  | 컴파운드 비중 | 1.654398
증점제는 2,2.5파트로 한다.
초기증점조절제 1.3
2)부재료비 |  |  | 3)노무비 | [6 empty] | 4)제조경비 |  |  |  |  | 5)합계
품목 | 품목 | 금액 | 1인월작업시간 | 종합시급 | 인원 | 월 생산량(Kg) | 임금계 | 노무비 |  | 품목 |  | 월소요량(원) | 금액 |  | 재료비 | 부재료비 | 노무비 | 제조경비 (감가비 포함) | 소량생산비 (기술비) | 합계
케리어필름 | CPP필름 | 36.83 | 198 | 4000 | 6 | 200000 | 4752000 | 23.76 |  | 전기료, 난방비 |  | 5000000 | 25 |  | 1358.187 | 41.83 | 23.76 | 92 |  | 1473.947
UV차단필름 | 알루미늄, 30미크론 | 4 | ◎노무비 참고사항 | [6 empty] | 폐자재비 |  | 1800000 | 9
테이프 외 |  | 1 | ①작업인원 : 6명(@198) |  |  | ②1인 월 작업시간 : 198시간/월(22일, 1일 9시간) |  |  |  | 환경부담비 |  | 3300000 | 16.5
부재료비 계 |  | 41.83 | ③환경부담비 : 3.85*85원= 327.25만원/월 | [6 empty] | 보수유지비 |  | 3300000 | 16.5
[10 empty] | 시트설비감가비 |  | 5000000 | 25
[10 empty] | 합계 |  |  | 92
550
[13 empty] | 385 | 0.7
165

## SMC기계 관리가이드
SMC Machine Management & Maintenance Guide |  |  | Hướng dẫn Quản lý & Bảo trì Máy SMC
1. SMC 닥터박스(D/B) 관리 가이드 |  |  | 1. Hướng dẫn quản lý Doctor Box (D/B)
닥터박스는 수지가 직접 담겨 있고 칼날(Blade)을 통해 두께를 조절하는 곳이라, 청소와 관리가 조금이라도 소홀하면 |  |  | Doctor Box là bộ phận điều chỉnh độ dày thông qua nhựa và lưỡi gạt (Blade). Nếu việc vệ sinh
바로 **제품 표면 불량(줄 생김)**이나 두께 불균일로 이어집니다. |  |  | và quản lý bị lơ là, bề mặt sản phẩm sẽ bị lỗi ngay lập tức, vì vậy cần phải kiểm tra định kỳ.
①작업 종료 후 청소 (Daily Cleaning) |  |  | ① Vệ sinh sau khi kết thúc công việc (Daily Cleaning)
수지가 경화(굳음)되기 전에 닦아내는 것이 가장 중요합니다. |  |  | Điều quan trọng nhất là phải lau sạch nhựa trước khi nó bị đông cứng.
수지 배출: 작업이 끝나면 박스 내부의 잔류 수지를 최대한 비워냅니다. |  |  | Xả nhựa: Sau khi kết thúc công việc, hãy dọn sạch tối đa lượng nhựa còn sót lại bên trong hộp.
1차 닦기: 헤라(스크래퍼)를 이용해 벽면에 붙은 수지를 긁어냅니다. 이때 스테인리스 박스라면 플라스틱 및 황동
헤라를 사용하여 스크래치를 방지하세요. |  |  | Lần lau 1: Dùng dao cạo (Hera) để cạo bỏ nhựa dính trên bề mặt. Nếu là hộp inox, hãy
세척제 활용: 수지 전용 세척제 및 아세톤을 헝겊에 적셔 칼날(Blade)과 박스 내부 구석구석을 닦아냅니다. |  |  | sử dụng dao cạo bằng nhựa hoặc đồng để tránh làm trầy xước.
②칼날 집중 관리 |  |  | Sử dụng chất tẩy rửa: Thấm dung dịch tẩy rửa chuyên dụng cho nhựa hoặc axeton
닥터박스의 핵심인 칼날은 아주 작은 이물질이나 손상에도 예민합니다. |  |  | vào vải cotton để lau sạch lưỡi gạt (Blade) và mọi ngóc ngách bên trong hộp.
칼날 날 끝(Edge) 점검: 청소 시 칼날 끝을 손가락으로 살짝 만져보아(맨손 필수) 거칠거칠한 부분이나 이빨 빠진 곳이 |  |  | ② Quản lý tập trung lưỡi gạt
|  | 없는지 확인합니다. | Lưỡi gạt là bộ phận cốt lõi của Doctor Box, rất nhạy cảm với các vật thể lạ hoặc hư
hỏng dù là nhỏ nhất.
③댐(Dam) 관리
수지가 옆으로 새는 것을 막아주는 부위입니다. |  |  | Kiểm tra cạnh lưỡi (Edge): Khi vệ sinh, hãy dùng ngón tay chạm nhẹ vào cạnh lưỡi
(bắt buộc dùng tay trần) để kiểm tra xem có chỗ nào bị thô ráp hoặc sứt mẻ không.
측면 댐 청소: 양옆 댐 부위 하단에 컴파운드가 굳거나 유리섬유 가루가 엉겨 붙어 굳는 경우가 많습니다.
| 이 부위가 지저분하면 필름이 지나가면서 찢어질 수 있으므로 매일 확인해야 합니다. |  | ③ Quản lý đệm kín (Dam)
Đây là bộ phận ngăn nhựa rò rỉ ra hai bên.
④닥터박스 금지 수칙
철 헤라 사용금지: 칼날 표면에 스크래치를 내면 그 자리에 수지가 더 잘 붙고 시트에 줄이 생깁니다. 반드시 부드러운
천이나 황동 헤라를 쓰세요.
무리한 힘 가하지 않기: 닥터박스 세팅이 안 맞는다고 망치로 때리면 정밀한 수평(0.05mm)이 영구적으로 틀어집니다.
반드시 조절 볼트를 이용하세요.
잔류 수지 방치 금지: "내일 아침에 닦지 뭐" 하고 퇴근하면 다음 날 D/B를 통째로 갈아야 할 수도 있습니다.
2. 유리섬유 커팅날( Cutter Blade) 관리 및 교체 가이드
커팅날이 무뎌지면 유리섬유가 제대로 잘리지 않아 시트 내부에 섬유가 뭉치거나 분산이 불균일해집니다.
사전 안전 조치
기계정지 : 설비가 갑자기 구동되지 않도록 반드시 기계를 정지하고 잠금장치를 하세요.
보호구 착용: 유리섬유 가루는 피부에 박히면 매우 따갑고 눈이나 호흡기에 해롭습니다. 내절단 장갑(방검 장갑), 고글,
마스크를 반드시 착용하세요.
①청소 및 관리 가이드 (매 작업 종로 후 필수)
1단계: 에어건을 이용한 1차 분진 제거
커팅 유닛 주변과 칼날 사이에 낀 유리섬유 부스러기를 에어건으로 불어냅니다.
주의: 분진이 비산되므로 반드시 집진기를 가동하거나 환기가 잘 되는 상태에서 작업하세요.
2단계: 고착된 수지 및 이물질 제거
칼날 표면에 수지가 굳어 있다면 **황동 브러시(Brass Brush)**를 사용하세요.
칼날 사이사이에 낀 섬유 뭉치는 핀셋이나 뾰족한 도구를 이용해 수동으로 제거합니다.
3단계: 용제를 이용한 정밀 세척
헝겊에 아세톤이나 전용 세척제를 묻혀 칼날 표면을 닦아냅니다. 수지 성분을 녹여내어 칼날이 매끄럽게 회전하도록
돕습니다. 이때 칼날의 마모 상태(이빨 빠짐 등)를 함께 육안으로 점검하세요.
4단계: 백업 롤(Rubber Roll) 청소
칼날이 맞닿는 고무 롤(Backup Roll) 표면에 박힌 유리섬유 조각들도 함께 제거해야 합니다. 고무 롤이 깨끗해야 칼날이
끝까지 균일하게 눌려 절단이 잘 됩니다.
커팅롤 과 고무 롤을 손으로 살짝 돌려보아 걸리는 느낌 없이 부드럽게 회전하는지 확인합니다.
*주기: 매 작업 종료 후 에어 청소를 기본으로 하고, 일주일에 한 번은 용제를 이용한 정밀 청소를 권장합니다.
*청소 후에도 섬유가 씹히거나 보풀이 많이 난다면 청소의 문제가 아니라 날의 수명이 다한 것이므로 즉시 교체해야
합니다.
②교체 가이드
정기 교체 주기: 누적 생산량 또는 시간 단위로 설정 (300톤 생산 후, 또는 월 1회 정기 교체)
육안 확인 시점:
커팅된 유리섬유 끝부분이 매끄럽지 않고 **보풀(Fuzz)**이 심하게 발생할 때.
섬유가 완전히 잘리지 않아 두세 가닥이 붙어서 나오는 미절단 현상 발생 시.
설비 점검 시점:
커팅 소음이 평소보다 커지거나 불규칙한 금속음이 들릴 때.
백업 롤(Rubber Roll) 표면에 깊은 파임이 생겨 절단력이 저하되었을 때 (이때는 날과 롤을 함께 점검).
*커팅날 2~3회 교체후 백업 롤 교체 혹 그전에 백업 롤 이상시 교체
3. 탈포기(Compaction/De-airing Roller) 관리 및 교체가이드
탈포기는 시트 내부의 잔류 공기를 제거하는 역할을 합니다. 수지가 묻어 굳으면 공기가 빠지지 않고
오히려 시트에 구멍(Pin-hole)을 낼 수 있습니다.
①청소 및 관리 가이드 (매 작업 종료 후 필수)
잔류 수지 제거: 수지가 완전히 경화되기 전, 전용 용제(아세톤 또는 대체 세척제)를 적신 헝겊으로 롤러 표면을
닦아냅니다.
홈(Groove) 집중 청소: 탈포 롤러는 보통 홈이 파여 있는 형태이므로, 홈 사이에 끼인 수지는 황동 브러시
(Steel 브러시는 롤러 손상 위험)를 사용하여 제거합니다.
필름 가루 제거: 정전기로 인해 붙은 필름 부스러기를 에어건으로 불어내어 다음 작업 시 이물질 혼입을 방지합니다.
②교체 가이드
교체 신호: 탈포 롤러의 돌기 부분이 마모되어 공기 제거 효율이 급격히 떨어지거나, 수지가 고착되어 청소로 해결되지
않을 때.
조립 팁: 조립 후 무부하 상태에서 회전시켜 편심(떨림)이 없는지 반드시 확인하십시오.
4. SMC 함침기(Impregnation Unit) 교체 및 관리 가이드
함침기는 수지가 유리섬유 사이사이로 잘 스며들게 압력을 가하는 장치입니다. 롤러의 평행도와 압력이 깨지면
제품 두께가 불균일해집니다.
①청소 및 관리 가이드 (매 작업 종료 전 후 필수)
벨트 세척: 작업 종료 후 벨트에 묻은 수지를 아세톤 등으로 닦아내어 구멍이 막히지 않게 함.
이물질 제거: 롤러와 벨트 사이에 낀 컴파운드 및 유리섬유 조각을 에어로 불어냄.
롤러 베어링: 메쉬벨트의 장력 때문에 베어링에 무리가 가므로 주기적으로 구리스 주입.
텐션 점검: 벨트가 늘어지지 않았는지 확인하고 필요시 장력을 재조정.
*함침기 롤러(Roller) 관리
롤러는 메쉬벨트를 통해 전달되는 압력을 시트에 고르게 분사하는 역할을 합니다.
점검 및 교체 시점
표면 수지 고착: 롤러에 수지가 굳어 붙으면 메쉬벨트를 파손시키거나 시트 두께를 불균일하게 만듭니다.
편마모 발생: 롤러의 특정 부분만 닳아서 메쉬벨트가 헛돌거나 한쪽으로 쏠릴 때.
*메쉬벨트(Mesh Belt) 관리
메쉬벨트는 통기성과 압착력을 동시에 가져야 하며, 파손 시 즉시 교체해야 합니다.
점검 및 교체 시점
벨트 사행(쏠림): 벨트가 자꾸 한쪽으로 치우쳐 프레임에 닿아 끝부분이 너덜너덜해질 때.
메쉬 눈막힘: 유리섬유 가루와 수지가 메쉬 구멍을 다 막아서 함침 능력이 떨어질 때.
이음매(Joint) 파손: 벨트를 연결하는 핀이나 이음매 부위가 벌어지거나 끊어지려 할 때.
②교체 가이드
1단계: 텐션 해제
텐션 롤러를 조절하여 벨트의 장력을 완전히 풉니다.
2단계: 이음매분리
벨트의 연결 핀(Clipper Joint)을 뽑아 헌 벨트를 제거합니다.
3.단계: 신규 벨트 주행
새 벨트를 롤러 사이로 통과시킨 후 연결 핀을 삽입합니다.
4단계: 텐션 및 사행 조절
벨트가 팽팽하게 당겨지도록 조절한 후, 저속으로 돌리며 좌우로 쏠리지 않게 **트래킹(Tracking)**을
잡습니다.
*메쉬벨트 쏠림 방지: 작업자들에게 벨트가 한쪽으로 쏠리는지 수시로 확인하게 하세요. 쏠림을 방치하면 새 벨트도
하루 만에 망가질 수 있습니다. (실제 경험 있음)
*스페어 확보: 메쉬벨트는 갑자기 끊어지는 경우가 많으므로 반드시 상하부 1세트 이상 상시 재고를 보유하셔야 합니다.
*수평의 중요성: "롤러 수평이 안 맞으면 벨트가 죽는다"는 점을 강조하시고, 세팅을 직접 확인하시는 것이
좋습니다.

## SMC 공정별 핵심 가이드
1. 원재료 배합 공정 (Compounding Standard)
배합은 화학적 균질성을 결정하는 핵심 공정입니다. 투입 순서와 정밀 계량은 품질의 기본입니다.
■ 원재료 투입 프로세스 (Sequence of Addition)
분산 효율 극대화 및 미세 기포 방지를 위해 반드시 아래 순서를 엄수합니다.
1단계: 메인 액상 및 저수축제 혼합 (Base Liquids)
가장 양이 많고 기초가 되는 액체들을 먼저 섞습니다.
투입 원료: 불포화수지 + 저수축제 + SM(희석제)
2단계: 희석제, 첨가제 및 중합방지제 투입 (Additives)
수지의 안정성과 분산력을 높이는 성분들을 넣습니다.
투입 원료: SM(희석제) + K996(분산제) + K972(분리방지제) + CBA109N(중합방지제)
3단계: 경화제 투입 (Initiator)
투입 원료: T-BPB(경화제)
Liquid Phase 투입후 파우더류 전 한번 고속으로 교반해 줍니다. (600RPM)
4단계: 내부이형제 및 PE 파우더 (Release Agents & Powders)
투입 원료: ZN-ST(내부이형제) + FHP05040(PE 파우더)
5단계: 충진제 대량 투입 (Main Filler)
투입 원료: CaCO3(충진제)
전체 배합량의 40%를 차지하므로, 2~3회에 나누어 넣으면서 고속 교반합니다.
주의: 이때 온도가 45℃ 이상 올라가지 않도록 냉각에 신경 써야 합니다. (배합기 열 발생 주의)
*각 단계별로 성분이 완전히 시각적으로 균일해질 때까지 충분히 교반 시간을 주어야 물성 편차가 없습니다.(MAX 950RPM)
■ 공정 관리 항목 (Management Points)
실수 방지(Poka-Yoke): 배합기 옆 '투입 체크리스트' 및 배합 지시서에 투입 즉시 서명하여 휴먼 에러를 원천 차단합니다.
교반 제어: 지정된 RPM으로 교반하되, 고속 교반 시 발생하는 마찰열이 과도하게 발생 하지 않도록 주의합니다.
초기 점도 검사: 배합 직후 점도를 측정하여 레시피 준수 여부를 최종 판정합니다. (예150P/35℃)
*점도 검사전 시료가 담긴 컵 혹은 병을 수차레 테이블에 두드릅니다.(태핑)
2. 시트 제조 및 유리섬유 투입 (Sheet Producion)
물리적 형상 구현 및 GF(유리섬유) 함량을 제어하는 단계입니다.
■ 시트 제조 (Production)
SMC 기계 투입: 펌프 토출 압력, 레진, 증점제 및 착색제 정량 확인을 실시합니다.
닥터박스 도포: 닥터박스 높이(Gap)를 정밀 조정하고 수지 도포 두께 및 흐름의 균일성을 상시 확인합니다.
필름 주름 및 사행 상시 관리 : 필름이 울거나 접히면 수지 도포가 불균일해지고 성형 시 불량의 원인이 됩니다.
*상시 점검 : 상/하부 필름 공급 롤의 텐션 브레이크(Tension Brake) 압력을 확인하여 필름이 팽팽하게 유지되는지 체크합니다.
*필름 가장자리가 말리거나 주름이 생기면 즉시 수평 가이드를 재세팅합니다.
■ 유리섬유(GF) 투입
제품 설계 강도에 맞게 유리섬유가 균일하게 도포되는지 확인하는 과정입니다.
커터 속도 동기화: 라인 속도(m/min)와 커터 회전수(RPM)가 연동되어 설정된 %값(예: 25%, 30%)에 맞게 투입되는지 상시 모니터링합니다.
도포 폭 확인: 유리섬유가 시트 전체 폭에 걸쳐 빈 곳 없이 골고루 퍼지는지 확인합니다. (가장자리 부족 현상 주의)
실측 검사(중량법): 매 배치 초기와 중간에 일정 면적의 시트를 채취하여 [전체 중량 - 수지 중량 = 유리섬유 중량]을 계산해 실제 투입 %를 역산합니다.
*커터 블레이드(Cutter Blade) 마모 상태 감시:
생산 중 유리섬유가 정장(25mm 또는 50mm)으로 깔끔하게 잘리지 않고 뭉쳐서 덜렁거리며 떨어지는 가닥(안 잘린 가닥)이 수지 위로 유입되는지
육안으로 상시 감시해야 합니다. 칼날이나 고무 롤러에 파임이 생기면 그 즉시 국부적 함침 불량이 발생하므로 롤 교체 시마다 커터 장치를 점검하십시오.
분산 슈트 정전기 및 청결 관리:
분산 슈트에 유리섬유 가루나 수지가 튀어 오염되면 유리섬유가 불균일하게 떨어집니다. 시트 전 면적에 설계 함량(30% 또는 40%)이 균등하게 배분되도록
분산기 내부를 상시 청결하게 유지하십시오.
3. 함침 및 포장 (Impregnation & packaging)
투입된 유리섬유(CPIC, WEIBO 등) 가닥 사이사이의 공기를 완전히 빼내고 수지를 흡수시키는 핵심 단계입니다.
에어 실린더 정격 압력 준수
* 압력 부족 시 현장 다발 불량: 유리섬유 가닥 내부에 미세 공기가 잔류하여 숙성 중 조기 경화가 오거나,
추후 물탱크 성형 시 표면이 하얗게 뜨는 함침 불량(Wet-out 부실) 및 기포(Blister) 불량을 유발합니다.
* 압력 과다 시 : 수지가 필름 측면으로 터져 나와 설비를 오염시키는 떡짐 현상(Compound Bleeding)
이 발생하고, 유리섬유 가닥이 과압착으로 깎여 완제품의 기계적 충격 강도가 떨어집니다.
메쉬벨트-롤러 속도 동기화: 메쉬벨트의 주행 속도와 함침 롤러의 회전 속도가 완벽히 일치해야 합니다.
미세하게 속도가 어긋나면 슬립(Slip) 현상이 발생하여 시트 표면 필름이 밀리거나 수지층 찢어짐 현상이
발생하므로 구동 모터의 RPM 상태를 실시간 체크하십시오.
시트 검사 : 제조 로트마다 단중, 함침성, 폭, 두께 등을 검사해 데이터화 합니다.
말기점도검사 : 설계 점도에 따른 숙성 점도 확인 데이터 화 합니다.

## SMC시트관리가이드
SMC 시트 관리 핵심 수칙 | Quy tắc cốt lõi về quản lý tấm SMC
1. 온도 관리 | 1. Quản lý nhiệt độ
적정 온도: 반드시 20±5°C의 서늘한 곳에 보관해야 합니다. | Nhiệt độ thích hợp: Phải bảo quản ở nơi thoáng mát với nhiệt độ duy trì ở mức 20±5°C.
주의사항: 30°C 이상의 고온에 장시간 노출되면 성형하기도 전에 딱딱하게 굳는 조기 경화(Pre-gelation)
현상이 발생하면 불량의 원인이 됩니다. | Lưu ý: Nếu tiếp xúc với nhiệt độ cao trên 30°C trong thời gian dài, hiện tượng
đông kết sớm (Pre-gelation) sẽ xảy ra khiến tấm bị cứng lại trước khi tạo hình, dẫn
2. 밀봉 및 습기 차단 | đến sản phẩm lỗi.
밀봉 유지: 습기가 스며들면 성형 시 기포(Blister)가 발생하므로 사용하고 남은 시트는 반드시 알루미늄 | 2. Niêm phong và ngăn chặn độ ẩm
증착 필름 등으로 공기가 통하지 않게 밀봉하여야 합니다.
Duy trì niêm phong: Nếu độ ẩm xâm nhập, các bọt khí (Blister) sẽ xuất hiện trong quá
3. 숙성(Maturation) 기간 준수 | trình tạo hình. Do đó, các tấm còn dư sau khi sử dụng phải được niêm phong kín bằng
적정 점도 확보: 증점제(MgO 등)가 충분히 반응하여 금형 내에서 잘 흐를 수 있는 점도가 될 때까지 | màng nhôm chuyên dụng để ngăn không khí lọt vào.
보통 18~36시간 정도의 숙성 기간을 거친 후 투입하세요.
과숙성 주의: 너무 오래 방치(보통 2~3개월 이상)하면 유동성이 떨어져 미충진 불량이 생길 수 있습니다. | 3. Tuân thủ thời gian ủ (Maturation)
4. 선입선출 (FIFO) 원칙 | Đảm bảo độ nhớt phù hợp: Để chất làm đặc (như MgO) phản ứng đầy đủ và đạt đến độ
제조일 확인: 먼저 들어온 시트를 먼저 사용하는 선입선출을 철저히 지켜야 합니다. 장기 보관된 시트는 | nhớt có thể chảy tốt trong khuôn, hãy đưa vào sử dụng sau thời gian ủ thông thường
성형성이 급격히 저하됩니다. | từ 18 đến 36 giờ.
5. 작업 전 예열 (Winter Season) | Cảnh báo quá hạn: Nếu để quá lâu (thường trên 2~3 tháng), tính lưu động sẽ giảm, dẫn
đến lỗi không điền đầy khuôn.
상온 적응: 작업 전 약 12~24시간 정도 미리 작업장 온도로 옮겨두어 시트의 온도를 안정시킨 후 성형하는
것이 좋습니다. | 4. Nguyên tắc nhập trước xuất trước (FIFO)
Kiểm tra ngày sản xuất: Phải tuân thủ nghiêm ngặt nguyên tắc FIFO, sử dụng những tấm
nhập kho trước. Những tấm bảo quản quá lâu sẽ bị giảm mạnh khả năng tạo hình.
5. Làm ấm trước khi làm việc (Mùa đông)
Thích nghi với nhiệt độ phòng: Trước khi làm việc khoảng 12~24 giờ, nên chuyển tấm
SMC đến khu vực làm việc để ổn định nhiệt độ trước khi tiến hành tạo hình.

## SMC_Calculation (TEST)
SMC MACHINE SETTING PROGRAM(IDEAL) | [8 empty] | Raw material for SMC Production(MANHOLE C250) | [7 empty] | 550
[15 empty] | SMC | SMC |  |  | 0.5
[9 empty] | ITEM | PART NAME | Density (g/cm3) | Parts Wt(KG) | WT % | Volume(Liters) | Vol % | Vol % | PHR |  | 950
| Main Machine Belt Speed |  |  | 10 |  | M/Min |  |  | Resin | VUP-6737 | 1.1 | 385 | 14.17% | 350 | 33.12% | 25.02% | 70
[9 empty] | LPA | JP-30 LPA | 1 | 165 | 6.072% | 165 | 15.61% | 11.79% | 30 |  |  | 24.85833
Basic parametor setting | [8 empty] | STYRENE MONOMER | SM | 0.906 | 36 | 1.325% | 39.7351 | 3.76% | 2.84% | 6.545455
| SMC Paste Matric Specific Gravity |  |  | 1.748473 | Kg/M3 |  |  |  | Tbpb (T-Butyle Perbenzoate) | TBPB | 1.04 | 8.3 | 0.3054% | 7.980769 | 0.7552% | 0.5704% | 1.509091
| SMC Carrier film(thickness) |  |  | 0.04 | mm |  |  |  | Zinc stearate | HI-FLOW-GP(Zn-ST) | 1.095 | 28 | 1.03% | 25.57078 | 2.42% | 1.828% | 5.090909
| SMC width |  |  | 930 | mm |  |  |  | Color pigment | HW-Gray | 2.05 | 50 | 1.84% | 24.39024 | 2.308% | 1.743% | 9.090909
[9 empty] | rheology modifier | CBA-308 | 1.2 |  | 0% | 0 | 0% | 0% | 0
| SMC UNIT WEIGHT |  |  | 4740 | g/M2 |  |  |  | PE POWDER | FHP05040 | 0.958 |  | 0% | 0 | 0% | 0% | 0
| GLASS CONTENTS |  |  | 32% |  |  |  |  | PBQ(Inhibitor) | CBA-109N | 1.2 | 1.7 | 0.06256% | 1.416667 | 0.1341% | 0.1013% | 0.3090909
|  |  |  | 1516.8 | g/M2 |  |  |  | Dispersing Agent | BYK W972 | 1.015 | 2.2 | 0.08096% | 2.167488 | 0.2051% | 0.1549% | 0.4
| SMC Paste weight without Glass |  |  | 3223.2 | g/M2 |  |  |  | Wetting & Dispersing Agent | BYK W996 | 1.035 |  | 0% | 0 | 0% | 0% | 0
[9 empty] | Caco3 | Calcum carbonate | 2.7 | 1155 | 42.5% | 427.7778 | 40.48% | 30.57% | 210
| 1st Doctor Blade Height(Lower) |  |  | ON | 1 |  |  |  | MgO Paste | CBU-613 | 1.3 | 16.6 | 0.6109% | 12.76923 | 1.208% | 0.9126% | 3.018182
| 2nd Doctor Blade Height(Upper) |  |  | ON | 1 |  |  |  | Glass | JUSHI 442K | 2.54 | 869.5529 | 32% | 342.3437 |  | 24.47% | 158.1005
| SMC WEIGHT Based on Width |  |  | 4408.2 | g/ (1M x | 0.93 | M) |  | MATRICS Total |  | 1.748473 | 1847.8 | 68% | 1056.808 | 100% |  | 335.9636
[9 empty] | SMC Total |  | 1.942143 | 2717.353 | 100% | 1399.152 |  | 100% | 494.0642
| GLASS Weight |  |  | 1410.624 | g/SMC Width
| SMC Paste weight without Glass |  |  | 2997.576 | g/SMC Width
| 200x200mm SMC WT |  |  | 189.6 | g | [7 empty] | Matrix | 68% | 1847.8
| 200x200mm GLASS WT |  |  | 60.672 | g | [7 empty] | Glass | 32% | 869.5529
| 200x200mm PASTE WT |  |  | 128.928 | g
1st Glass Cutter |  |  |  | ON | 1
| 1st Glass Tex | 4800 | TEX | 4800 | g | / | 1000000 | mm
| 1st Cutted glass size | 1 | (inch) | 0.12192 | g | / | 25.4 | mm
| Nos of Suppying Glass Rovings(1st Cutter) : |  |  | 24 | (Default : 32)
| Nos of roving cutter(1st) : |  |  | 19 | (Default : 24)
2nd Glass Cutter |  |  |  | ON | 1
| 2nd Glass Tex | 2400 | TEX | 2400 | g | / | 1000000 | mm
| 2nd Cutted glass size | 1 | (inch) | 0.06096 | g | / | 25.4 | mm
| Nos of Suppying Glass Rovings(2nd Cutter) : |  |  | 36 | (Default : 32)
| Nos of roving cutter : |  |  | 20 | (Default : 24)
3rd Direct Roving |  |  |  | OFF | 0
| 3nd Glass Tex | 4800 | TEX | 4800 | g | / | 1000000 | mm
| Nos of Direct roving | 48 | (PCS) | 4.8 | g | / | 1000 | mm
4th Woven Roving |  |  |  | OFF | 0
| 4th Woven Roving | 580 | g/M2 | 580 | g | / | 1000 | mm
| 1. Glass weight for 1st cutter |  |  | 705.312 | g | / | M | 16%
| 2. Glass weight for 2nd cutter |  |  | 705.312 | g | / | M
| 3. Glass weight for 3rd Direct Roving |  |  | 0 | g | / | M | 0%
| 4. Glass weight for 4th Woven Roving |  |  | 0 | g | / | M
| Total Glass Weight |  |  | 1410.624 | g | / | M | [13 empty] | 0.2162854 | CM | 2.162854
| 1st Doctor Blade Height(Lower) |  |  | 0.9617187 | mm |  |  | 0.7971945 | 폭 | 세로 | 비중 | 높이 | [5 empty] | (F23/(F10*1000*F8)*1000+F9)
| 2nd Doctor Blade Height(Upper) |  |  | 0.9617187 | mm |  |  | 0.7971945 | 1000 | 1000 | 1.3 | ? |  | 2200 |  |  |  | 2.162854 |  | =3.38/(1.33*1.175*1) | 비중 | 가로 | 세로 | 높이 | 중량
[18 empty] | (F23/1000)/(F10*(F8/1000)+F9) |  |  | 1.33 | 117.5 | 100 |  | 3.38
| 1st Glass Roving Cutter RPM(Lower) |  |  | 126.8649 | RPM(Rounds / Min) |  |  |  | 0.001692308 | cm | 1.692308 | [6 empty] | 1.923437 |  |  | 2.997576
| 2nd Glass Roving Cutter RPM(Lower) |  |  | 160.6955 | RPM(Rounds / Min) | [15 empty] | 930
| Glass TEX | Inch |  | ON
| 2400 | 0.5 |  | OFF
| 4400 | 1
| 4800 | 2
9600
1
2
3
4
5
6
7
8
9
10
11
12
13
14
15
16
17
18
19
20
21
22
23
24
25
26
27
28
29
30