## 생산일지 (4)
SMC 생산일지
2026-07-07
1. 기본사항
품명 |  | SMC 물탱크용 | [8 empty] | 온도 | [6 empty] | ℃ |  | 습도 |  |  |  |  | % | 날씨 | [7 empty] | 생산 Batch |  |  |  |  | 1 |  |  | Batch
Lot |  | HYVINA-WTG-260707-1~ | [8 empty] | 생산시간 | [8 empty] | 비가동 내역 |  | 생산준비 및 청소 |  |  |  | 작업인원 |  |  |  | 6 |  |  | 명 | 생산 중량 |  |  |  |  | 0 |  |  | Kg
2. 원재료 투입량 | [21 empty] | 3. 점도 확인
No | 품목 |  |  | 규격 |  |  | 사용량 (Kg) | [5 empty] | 총 원료 사용량 (Kg) |  |  |  | 실 원료 사용량 (Kg) |  |  |  |  | No. | 초기점도 (PS/℃) |  |  | 증점거동(PS/℃)
[26 empty] | 5분 |  |  |  |  | 10분 |  |  | 15분 |  |  | 20분 |  |  |  | 25분
1 | 불포화수지 |  |  | SC-637S |  |  | 350 | [5 empty] | 350 |  |  |  | 1730 |  |  |  |  | 1
2 | 저수축제 |  |  | PS40 |  |  | 112.5 | [5 empty] | 112.5 |  |  |  | 560 |  |  |  |  | 2
3 | 희석제 |  |  | SM |  |  | 37.5 | [5 empty] | 37.5 |  |  |  | 285 |  |  |  |  | 3
3-2 | 희석제 |  |  | SM |  |  | 20 | [5 empty] | 20 |  |  |  | 25 |  |  |  |  | 4 | [21 empty] | 430%
4 | 첨가제 |  |  | K972 |  |  | 5 | [5 empty] | 5 |  |  |  | 25 |  |  |  |  | 5
5 | 첨가제 |  |  | K996 |  |  | 6.6 | [5 empty] | 6.6 |  |  |  | 25 |  |  |  |  | 6
6 | 중합금지제 |  |  | CBA109N |  |  | 8.5 | [5 empty] | 8.5 |  |  |  | 42.5
7 | 경화제 |  |  | TBPB |  |  | 6 | [5 empty] | 6 |  |  |  | 30 |  |  |  |  | 4. 토출량 확인 | [21 empty] | 14 | 7.5
8 | 초기 증점조절제 |  |  | CBA308S |  |  | 7.5 | [5 empty] | 7.5 |  |  |  | 25
9 | 저수축제 |  |  | FHP |  |  | 25 | [5 empty] | 25 |  |  |  | 125 |  |  |  |  | 품목 | [5 empty] | 토출 비 |  |  |  |  | 토출량 |  |  |  |  | 실토출량 | [5 empty] | 15.18
10 | 이형제 |  |  | HI-FLOW |  |  | 20 | [5 empty] | 20 |  |  |  | 125 |  |  |  |  | 33.9 | [21 empty] | 30.82
11 | 충진제 |  |  | CaCO3 |  |  | 825 | [5 empty] | 825 |  |  |  | 4238 |  |  |  |  | 컴파운드(Kg/min) | [5 empty] | 97.67% |  |  |  |  | 33.10925 | [9 empty] | 33.10925 |  | 12.5
[13 empty] | 0 | [29 empty] | 0.3256037
12 | 증점제 |  |  | MGO-813 |  |  | 14 | [5 empty] | 14 |  |  |  | 52 |  |  |  |  | 증점제(g/min) | [5 empty] | 0.9605% |  |  |  |  | 325.6037 | [9 empty] | 0.4651482
13 | 조색제 |  |  | GRAY (9098) |  |  | 20 | [5 empty] | 20 |  |  |  | 88 | [26 empty] | 4600%
14 | 유리섬유 |  |  | 4800TEX |  |  | 33% |  |  | 717.9224 |  |  | 717.9224 | [8 empty] | 조색제(g/min) | [5 empty] | 1.372% |  |  |  |  | 465.1482
TTL | [6 empty] | 2175.522 | [5 empty] | 2175.522 |  |  |  | 7375.5
4. SMC 생산 확인
No | 온도 (℃) |  | 습도 (%) |  |  | 제품 폭 (mm) |  | 생산 속도 (m/min) |  |  |  | D/B 1,2 (mm) |  |  | CUTTER 1/2 RPM |  |  |  | 단중 (Kg/m2) |  | 함침 정도 (%) |  |  | 총 중량 (Kg) |  |  |  |  | 실 중량 (Kg) |  |  | 말기점도 (PS/℃) |  |  | 비고
1 | [5 empty] | 1100 |  | 10 |  |  |  | 1.5/1.5 |  |  | 59/59 |  |  |  | 4.6(5.06)
2
3
4
5
6
7
8
9
10
11
12
13
14
15
16
17
TTL | [28 empty] | 0 |  |  | 생산수율 |  |  | 0%
5. 유리섬유 체크 | [21 empty] | 6. 출고 전 최종 품질 확인
유리 섬유 Lot |  |  |  |  | CPIC |  |  |  | CPIC |  |  |  |  | WEIBO |  |  |  | WEIBO |  |  |  | 점검 항목 |  |  |  |  | 관리 기준 | [8 empty] | 점검결과 |  |  |  | 판정
[22 empty] | 시트가장자리 |  |  |  |  | R/V 돌출 및 커팅불량 없을것
롤 사용량 (Kg) | [21 empty] | 시트 점착성 |  |  |  |  | 필름을 벗길때 너무 끈적거리지 않은가?
전체사용량 (Kg) | [21 empty] | 표면 함침 상태 |  |  |  |  | 육안상 함침이 미비한곳이 없는가?
유리섬유 함량 | [21 empty] | 이물질 혼입 |  |  |  |  | 금속 및 기타 이물질 혼입 여부
[22 empty] | 포장 |  |  |  |  | 포장 상태는 양호한가?
7. 특이사항 및 조치

## 일일 생산일지(신규)
SMC 일일 생산일지
파란 글씨(노란 칸) = 직접 입력 ¦ 초록 글씨 = 자동 연동(설정값 계산 시트) ¦ 검정 글씨 = 자동 계산
1. 기본사항
품명 | SMC 물탱크용 |  |  | 제품 Lot |  |  |  | 생산 Batch | 2 | 목표 생산중량 |  | 0
온도℃ | 0 | 습도% | 0 | 날씨 |  |  |  | 작업인원 | 6 | 생산시간
2. 원재료 투입량 (Lot 포함) | [6 empty] | 3. 점도 확인 (회차별)
No | 품목 | 규격 | Lot No. | 사용량 (Kg) | 총사용량 (Kg) | 실사용량 (Kg) | 회차 | 초기점도 (PS/℃) | 5분 | 10분 | 15분 | 20분 | 25분 | 말기점도 (PS/℃)
1 | 불포화수지 | SC-637S |  | 350 | 700 | 0 | 1 | 0 | 0 | 0 | 0 | 0 | 0 | 0
2 | 저수축제 | PS40 |  | 112.5 | 225 | 0 | 2 | 0 | 0 | 0 | 0 | 0 | 0 | 0
3 | 희석제 | SM |  | 37.5 | 75 | 0 | 3 | 0 | 0 | 0 | 0 | 0 | 0 | 0
3-2 | 희석제 | SM |  | 20 | 40 | 0 | 4 | 0 | 0 | 0 | 0 | 0 | 0 | 0
4 | K972 | K972 |  | 5 | 10 | 0 | 5 | 0 | 0 | 0 | 0 | 0 | 0 | 0
5 | K996 | K996 |  | 6.6 | 13.2 | 0 | 6 | 0 | 0 | 0 | 0 | 0 | 0 | 0
6 | 중합금지제 | CBA109N |  | 8.5 | 17 | 0 | 7 | 0 | 0 | 0 | 0 | 0 | 0 | 0
7 | 경화제 | TBPB |  | 6 | 12 | 0 | 8 | 0 | 0 | 0 | 0 | 0 | 0 | 0
8 | 초기증점조절제 | CBA308S |  | 7.5 | 15 | 0 | 9 | 0 | 0 | 0 | 0 | 0 | 0 | 0
9 | 저수축제 | FHP |  | 25 | 50 | 0 | 10 | 0 | 0 | 0 | 0 | 0 | 0 | 0
10 | 이형제 | HI-FLOW |  | 20 | 40 | 0 | 11 | 0 | 0 | 0 | 0 | 0 | 0 | 0
11 | 충진제 | CaCO3 |  | 825 | 1650 | 0 | 12 | 0 | 0 | 0 | 0 | 0 | 0 | 0
12 | 증점제 | MGO-813 |  | 14 | 28 |  | 13 | 0 | 0 | 0 | 0 | 0 | 0 | 0
13 | 조색제 | GRAY(9098) |  | 20 | 40 |  | 14 | 0 | 0 | 0 | 0 | 0 | 0 | 0
14 | 유리섬유 | 4800TEX |  | 717.92 | 1435.84
TTL |  |  |  | 2175.52 | 4351.04 | 0
4. 유리섬유 함량 체크 | [6 empty] | 5. 토출량 확인 |  |  |  | 33.9
유리섬유 Lot | [6 empty] | 항목 |  | 목표(자동) | 실측 | 단위
롤 사용량(Kg) | [6 empty] | 컴파운드(페이스트) |  | 33.10925 | 0 | Kg/min
전체사용량(Kg) |  | 0 |  | 함량(%) |  |  | 증점제 |  | 325.6037 | 0 | g/min
[7 empty] | 조색제 |  | 465.1482 | 0 | g/min
※ 비율 = 증점제·조색제 사용량 ÷ 전체 사용량
6. 생산 확인 (Doctor Box 높이 · 유리섬유 컷터 RPM · 단중 · 생산중량)
↓ 권장값 (설정값 계산 시트 연동) |  |  | 1.655122 | 1.655122 | 59.44386 | 59.44386 | 4.6
NO | 제품 폭 (mm) | 생산 속도 (m/min) | D/B 1 (mm) | D/B 2 (mm) | 컷터1 RPM | 컷터2 RPM | 단중 (Kg/㎡) | 함침정도 (%) | 총중량 (Kg) | 실중량 (Kg) | 비고
1 | 0 | 0 | 0 | 0 | 0 | 0 | 0 | 0 | 0 | 0
2 | 0 | 0 | 0 | 0 | 0 | 0 | 0 | 0 | 0 | 0
3 | 0 | 0 | 0 | 0 | 0 | 0 | 0 | 0 | 0 | 0
4 | 0 | 0 | 0 | 0 | 0 | 0 | 0 | 0 | 0 | 0
5 | 0 | 0 | 0 | 0 | 0 | 0 | 0 | 0 | 0 | 0
6 | 0 | 0 | 0 | 0 | 0 | 0 | 0 | 0 | 0 | 0
7 | 0 | 0 | 0 | 0 | 0 | 0 | 0 | 0 | 0 | 0
8 | 0 | 0 | 0 | 0 | 0 | 0 | 0 | 0 | 0 | 0
9 | 0 | 0 | 0 | 0 | 0 | 0 | 0 | 0 | 0 | 0
10 | 0 | 0 | 0 | 0 | 0 | 0 | 0 | 0 | 0 | 0
11 | 0 | 0 | 0 | 0 | 0 | 0 | 0 | 0 | 0 | 0
12 | 0 | 0 | 0 | 0 | 0 | 0 | 0 | 0 | 0 | 0
13 | 0 | 0 | 0 | 0 | 0 | 0 | 0 | 0 | 0 | 0
14 | 0 | 0 | 0 | 0 | 0 | 0 | 0 | 0 | 0 | 0
TTL | [8 empty] | 0 | 0
생산수율

## 설정값 계산
SMC 설정값 계산 (Doctor Blade 토출량 · 갭 · 컷터 RPM)
파란 글씨(노란 칸) = 직접 입력 ¦ 초록 글씨 = 작업일지에서 자동으로 가져옴 ¦ 검정 글씨 = 자동 계산. 원본: SMC Doctor Blade Flow Rate Calculator
핵심 결과 (토출 총량은 작업일지 4번 토출량 확인 표에 자동 반영됩니다)
페이스트 토출 총량 | 컷터 1 / 2 RPM |  | Doctor Box 갭 (각각)
33.902 | 59.4 / 59.4 |  | 1.655122
1. 작업일지에서 가져온 값 (작업일지 4번 표의 첫 줄)
라인 속도 | 10 | m/min | 작업일지 「생산 속도」 칸
제품 폭 | 1100 | mm | 작업일지 「제품 폭」 칸
유리섬유 함량 | 33% |  | 작업일지 원재료 표 유리섬유 행의 비율
2. 설정 입력
목표 단중 | 4.6 | Kg/m² | 작업일지 「단중」과 같은 값 (예: 4.6)
블레이드 두께 (L) | 6 | mm
페이스트 점도 (η) | 10000 | cps
페이스트 높이 (H) | 50 | mm
3. 비중 (작업일지 배합표 사용량 기준 · 비중 값은 배합.xlsx 원가계산서 실측치)
품목 | 규격 | 사용량 (Kg) | 비중 (g/cm³) | 부피 (L) | 비고
불포화수지 | SC-637S | 350 | 1.1 | 318.1818 | 배합.xlsx 불포화수지 비중
저수축제 | PS40 | 112.5 | 1 | 112.5 | 배합.xlsx 저수축제(PS40) 비중
희석제 | SM | 37.5 | 0.91 | 41.20879 | 배합.xlsx 희석제(SM) 비중
희석제 | SM | 20 | 0.91 | 21.97802 | 배합.xlsx 희석제(SM) 비중
첨가제 | K972 | 5 | 1.02 | 4.901961 | 배합.xlsx K972 비중
첨가제 | K996 | 6.6 | 1.04 | 6.346154 | 배합.xlsx K996 비중
중합금지제 | CBA109N | 8.5 | 0.91 | 9.340659 | 배합.xlsx CBA109N 비중
경화제 | TBPB | 6 | 1.04 | 5.769231 | 배합.xlsx T-BPB 비중
초기 증점조절제 | CBA308S | 7.5 | 0.98 | 7.653061 | 배합.xlsx상 CBA-307F(초기증점조절제 동일 역할) 비중
저수축제 | FHP | 25 | 0.96 | 26.04167 | 배합.xlsx FHP05040 비중
이형제 | HI-FLOW | 20 | 1.1 | 18.18182 | 배합.xlsx상 ZN-ST(이형제 동일 역할) 비중
충진제 | CaCO3 | 825 | 2.7 | 305.5556 | 배합.xlsx CaCO3 비중
증점제 | MGO-813 | 14 | 1.5 | 9.333333 | 배합.xlsx상 CBU-813(증점제 동일 역할) 비중
조색제 | GRAY (9098) | 20 | 2.05 | 9.756098 | 배합.xlsx 조색제 비중
합계 (유리섬유 제외) |  | 1457.6 |  | 896.7482
페이스트 비중 (유리섬유 제외) | 1.625428 | g/cm³ | 배합.xlsx 「컴파운드 비중」과 같은 개념
유리섬유 | 4800TEX | 717.9224 | 2.54 | 282.6466 | 배합.xlsx 유리섬유 비중
SMC 전체 비중 (유리섬유 포함) | 1.844609 | g/cm³ | 배합.xlsx 「전체 비중」과 같은 개념 (참고: 배합.xlsx 물탱크 배합 자체 계산값 1.8473)
4. Doctor Blade 토출량 · 갭 계산
SMC 시트 중량 (길이 1m당) | 5060 | g/m | 단중 × 폭
페이스트 중량 (길이 1m당) | 3390.2 | g/m | 유리섬유 제외
유리섬유 중량 (길이 1m당) | 1669.8 | g/m
★ 페이스트 토출 총량 | 33.902 | Kg/min | → 작업일지 토출 총량으로 연결
페이스트 체적 유량 (Q) | 20.85727 | L/min
폭 1m당 필요 유량 (q) | 0.0003160192 | m²/s
정수압 (Δp = ρ·g·H) | 797.2727 | Pa | g = 9.81
압력 유동 계수 A = Δp / (12·η·L) | 1107.323 | 1/(m·s) | h³ 항 계수
끌림 유동 계수 B = V₀ / 2 | 0.08333333 | m/s | h 항 계수
풀이 중간값 1 | 1.426951e-07 |  | A·h³ + B·h = q 를 카르다노 공식으로 풀이
풀이 중간값 2 | 1.901257e-07
Gap Height (h) | 3.310244 | mm | 원본 매크로(Goal Seek)가 찾던 값
Doctor Box 1 / 2 갭 (각각) | 1.655122 | mm | 갭을 2개 박스에 균등 분배
검증: 갭으로 역산한 단중 | 4.6 | Kg/m² | 목표 단중과 같아야 정상
5. 유리섬유 컷터 RPM
글라스 TEX | 4800 | TEX (g/km) | 목록: 2400 / 4400 / 4800 / 9600
컷팅 길이 | 1 | inch | 목록: 0.5 / 1 / 2
1회 절단당 로빙 1본 유리 중량 | 0.12192 | g | TEX × 절단 길이(mm) ÷ 1,000,000
구분 | 사용 (ON/OFF) | 공급 로빙 수 | 컷터 블레이드 수 | 유리 중량 (g/m) | RPM | 비고
1번 컷터 | ON | 48 | 24 | 834.9 | 59.44386 | 기본값: 로빙 32 / 블레이드 24
2번 컷터 | ON | 48 | 24 | 834.9 | 59.44386 | 기본값: 로빙 32 / 블레이드 24
※ 원본 계산기의 3번 다이렉트 로빙 / 4번 직조 로빙은 (기본 OFF, 작업일지에 해당 항목 없음) 이 시트에서는 제외했습니다.
6. 배합.xlsx 연동 — 배합표 권장값 vs 작업일지 실제값
배합 선택 | 물탱크 | 배합.xlsx 「물탱크 배합」 시트의 4개 배합(물탱크/물탱크2/YSACC1/YSACC2) 중 선택
선택 배합의 수지 phr (자동) | 70 | phr
배율 (작업일지 실제 수지 ÷ 배합표 수지phr, 자동) | 5 | 배
저수축제(PS) 농도 보정계수 | 0.75 | = 실사용 PS40 ÷ 배합표 기준 PS30 | 배합지시서 메모 "112.5 = 150×0.75" 기준 (30/40)
품목 | 배합표 phr(선택) | 권장 사용량 (Kg) | 작업일지 실제 (Kg) | 차이 (Kg) | 비고
불포화수지 (SC-637S) | 70 | 350 | 350 | 0
저수축제 (PS40) | 30 | 112.5 | 112.5 | 0 | PS 농도 보정계수 적용
희석제 (기본) (SM) | 7.5 | 37.5 | 37.5 | 0 | 추가분(3-2행)은 아래 별도 표시
K972 (K972) | 1 | 5 | 5 | 0
K996 (K996) | 1 | 5 | 6.6 | 1.6
CBA109N (CBA109N) | 1.5 | 7.5 | 8.5 | 1
TBPB (TBPB) | 1.2 | 6 | 6 | 0
초기증점조절제 (CBA308S) | 1.5 | 7.5 | 7.5 | 0 | 배합표 메모: "초기증점조절제 1.3"
저수축제 (FHP) | 5 | 25 | 25 | 0
이형제 (HI-FLOW) | 5 | 25 | 20 | -5
충진제 (CaCO3) | 170 | 850 | 825 | -25
증점제 (MGO-813) | 1.5 | 7.5 | 14 | 6.5 | 배합표 메모: "증점제는 2, 2.5파트로 한다"
조색제 (GRAY(9098)) | 4 | 20 | 20 | 0
유리섬유 (4800TEX) | 148 | 740 | 717.9224 | -22.07761
희석제 (SM, 3-2행 · 배합표에 없는 수동 추가분) | - |  | 20 |  | PS40 사용 보정용 추가 희석제 (배합표 메모: "SM 3파트 추가"). 배합표 phr에는 없어 자동계산하지 않음 — 수동 확인 필요
희석제 (SM) 합계 비교 | 37.5 |  | 57.5 | 20 | 권장(기본 SM만) vs 실제(기본+추가분) 비교
※ 배합.xlsx 자체 메모: "증점제는 2,2.5파트로 한다" / "초기증점조절제 1.3" / "SM 3파트추가" — 현장에서 배합표 기준값을 일부 조정해 쓰고 있다는 근거이므로, 위 표의 "차이"가 있다고 바로 틀린 것은 아닙니다.
※ 배합.xlsx를 실시간으로 연결하지는 않았습니다. 파일 경로가 바뀌거나 배합.xlsx가 닫혀 있으면 깨지는 외부 링크 방식(이전에 작업일지에서 제거한 문제와 동일)이라, 배합표의 값을 이 시트에 옮겨 두었습니다. 배합.xlsx의 배합(phr)이 바뀌면 알려주시면 이 표도 갱신하겠습니다.