## SMC 공정 표준서
SMC 생산 공정 표준서 / SMC Production Process Standard
작성일: 2025년 6월 ¦ 문서번호: SMC-STD-001 ¦ 개정: Rev.01 ¦ 승인:
1 | 원재료 배합 공정 (Compounding Standard)
배합은 화학적 균질성을 결정하는 핵심 공정입니다. 투입 순서와 정밀 계량은 품질의 기본입니다.
■ 원재료 투입 프로세스 (Sequence of Addition)
분산 효율 극대화 및 미세 기포 방지를 위해 반드시 아래 순서를 엄수합니다.
STEP 1 | 메인 액상 및 저수축제 혼합 (Base Liquids)
가장 양이 많고 기초가 되는 액체들을 먼저 섞습니다.
투입 원료 : 불포화수지 + 저수축제 + SM(희석제)
STEP 2 | 희석제, 첨가제 및 중합방지제 투입 (Additives)
수지의 안정성과 분산력을 높이는 성분들을 넣습니다.
투입 원료 : SM(희석제) + K996(분산제) + K972(분리방지제) + CBA109N(중합방지제)
STEP 3 | 경화제 투입 (Initiator)
투입 원료 : T-BPB(경화제)
Liquid Phase 투입 후 파우더류 전 한번 고속으로 교반합니다. → 600 RPM
STEP 4 | 내부이형제 및 PE 파우더 (Release Agents & Powders)
투입 원료 : ZN-ST(내부이형제) + FHP05040(PE 파우더)
STEP 5 | 충진제 대량 투입 (Main Filler)
투입 원료 : CaCO3(충진제)
전체 배합량의 40%를 차지합니다. 2~3회로 나누어 투입하며 고속 교반합니다.
⚠ | 주의 ▶ 충진제 투입 중 온도 45℃ 이상 상승 금지! 냉각 관리 철저 (배합기 마찰열 주의)
※ 각 단계별 성분이 시각적으로 완전히 균일해질 때까지 충분히 교반하여 물성 편차를 방지합니다. (MAX 950 RPM)
■ 공정 관리 항목 (Management Points)
| 관리 항목 | 내용 | 기준/비고
| 실수 방지 (Poka-Yoke) | 배합기 옆 투입 체크리스트 및 배합 지시서에 투입 즉시 서명 → 휴먼 에러 원천 차단 | 배합 지시서 필수 날인
| 교반 제어 | 지정 RPM으로 교반, 고속 교반 시 마찰열 과도 발생 주의 | MAX 950 RPM
| 초기 점도 검사 | 배합 직후 점도 측정으로 레시피 준수 여부 최종 판정 * 검사 전 시료 컵/병을 수차례 테이블에 태핑(Tapping) | 예) 150P / 35℃
2 | 시트 제조 및 유리섬유 투입 (Sheet Production)
물리적 형상 구현 및 GF(유리섬유) 함량을 제어하는 단계입니다.
■ 시트 제조 (Production)
| ▶ SMC 기계 투입 | 펌프 토출 압력, 레진, 증점제 및 착색제 정량 확인 실시
| ▶ 닥터박스 도포 | 닥터박스 높이(Gap) 정밀 조정 / 수지 도포 두께 및 흐름의 균일성 상시 확인
| ▶ 필름 주름·사행 관리 | 필름이 울거나 접히면 수지 도포 불균일 → 성형 불량 원인 직결
※ 상시 점검 : 상/하부 필름 공급 롤의 텐션 브레이크(Tension Brake) 압력을 확인하여 필름이 팽팽하게 유지되는지 체크합니다.
※ 필름 가장자리가 말리거나 주름 발생 시 즉시 수평 가이드를 재세팅합니다.
■ 유리섬유(GF) 투입
제품 설계 강도에 맞게 유리섬유가 균일하게 도포되는지 확인하는 과정입니다.
| ▶ 커터 속도 동기화 | 라인 속도(m/min) ↔ 커터 회전수(RPM) 연동 확인 설정 %값(예: 25%, 30%)에 맞게 투입되는지 상시 모니터링
| ▶ 도포 폭 확인 | 시트 전체 폭에 걸쳐 빈 곳 없이 골고루 퍼지는지 확인 가장자리 부족 현상 주의
| ▶ 실측 검사(중량법) | 배치 초기·중간 일정 면적 시트 채취 전체 중량 − 수지 중량 = GF 중량 → 실제 투입 % 역산
⚠ | 커터 블레이드(Cutter Blade) 마모 감시 ▶ 유리섬유가 정장(25mm/50mm)으로 잘리지 않고 뭉쳐 덜렁거리는 가닥이 수지 위로 유입 시 즉각 점검!
⚠ | 분산 슈트 정전기·청결 관리 ▶ 슈트 오염 시 유리섬유가 불균일하게 낙하합니다. 롤 교체 시마다 커터 장치 및 분산기 내부를 청결하게 유지하십시오.
3 | 함침 및 포장 (Impregnation & Packaging)
투입된 유리섬유 가닥 사이의 공기를 완전히 빼내고 수지를 흡수시키는 핵심 단계입니다.
■ 에어 실린더 정격 압력 관리
| ⬇ 압력 부족 시 불량 |  | ⬆ 압력 과다 시 불량
| • 미세 공기 잔류 → 숙성 중 조기 경화 |  | • 수지가 필름 측면 터짐 (Compound Bleeding)
| • 물탱크 성형 시 표면 하얗게 뜨는 함침 불량 (Wet-out 부실) 및 기포(Blister) 불량 유발 |  | • 유리섬유 과압착으로 기계적 충격 강도 저하
■ 메쉬벨트-롤러 속도 동기화
메쉬벨트 주행 속도 ↔ 함침 롤러 회전 속도 완벽 일치 필수
⚠ | 속도 미세 불일치 → 슬립(Slip) 현상 발생 → 시트 표면 필름 밀림 / 수지층 찢어짐 구동 모터 RPM 상태를 실시간 체크하십시오.
■ 시트 검사 항목
| 검사 항목 | 검사 방법 | 관리 기준
| 단 중 (Areal Weight) | 일정 면적 채취 후 중량 측정 | 설계 기준 ±0.1kg
| 함침성 (Wet-out) | 육안 및 투과 검사 | 기포·백화 없음
| 폭 (Width) | 양단 및 중앙 3점 측정 | 설계 폭 ±2mm
| 두 께 (Thickness) | 버니어 캘리퍼스 측정 | 설계 두께 ±0.1mm
| 말기 점도 (Final Viscosity) | 숙성 후 RAMY 점도계 측정 → 데이터화 | 설계 점도 기준 이내
※ 본 표준서는 생산 현장에 게시하여 전 작업자가 숙지하도록 합니다. ¦ 이상 발생 시 즉시 품질팀에 보고

## SMC 시트 관리 수칙
SMC 시트 관리 핵심 수칙
성형 품질 확보를 위한 5가지 필수 관리 지침
NO | 관리 항목 | 주요 내용 및 적정 범위 | 목적 / 원칙 | 주의사항 (불량 유형)
1 | 온도 관리 (보관 환경) | 서늘한 곳에서 20 ± 5°C 유지 | 보관 환경 적정 온도 유지 | 40°C 이상 장시간 노출 시 조기 경화(Pre-gelation) 발생 → 성형 불량
2 | 밀봉 및 습기 차단 (잔재 시트) | 사용 후 알루미늄 증착 필름 등으로 완전 밀봉 | 습기 침투 방지 | 미밀봉 시 습기 침투 → 성형 시 기포(Blister) 발생
3 | 숙성(Maturation) 기간 (점도 확보) | 증점제(MgO 등) 반응 후 18 ~ 36시간 숙성 | 금형 내 유동성 확보 | 2 ~ 3개월 이상 방치(과숙성) 시 유동성 저하 → 미충진 불량
4 | 선입선출 (FIFO) (제조일 기준) | 먼저 입고된 시트를 먼저 사용 (제조일 확인 필수) | 제조일 기준 선입선출 원칙 준수 | 장기 보관 시 시트 성형성 급격히 저하
5 | 작업 전 예열 (동절기/Winter) | 작업 전 12 ~ 24시간 미리 작업장 온도 환경으로 이동 | 시트 온도 안정화 및 급격한 온도 변화 방지 | 상온 적응 미실시 시 온도차에 의한 성형 불량 가능성

## 완제품 라벨
PRODUCT LABEL
| 품명 PRODUCT NAME | 생산일자 DATE | 사용기한 EXPIRY DATE
| SMCSHEETWTR33 | 2026-07-10 | 2026-09-10
| LOT NO. | 유리섬유 함량 GF Content (%)
| HYVN260710-01 | 33
| 총 중량 GROSS WEIGHT (Kg) | 실 중량 NET WEIGHT (Kg)
| 1152 | 1099
특이사항 REMARKS
*직사광선 금지Keep out of direct sunlight *냉암소 보관 Store in a cool, dark place (Max. 25°C)
✂ ─ ─ ─ ─ ─ ─ ─ ─ ─ ─ ─ ─ ─ ─ ─ ─ ─ ─ ─ ─ ─ ─ ─ ─ ─ ─ ─ ─ ─ ─ ─ ─ ─ ─ ─ ─ ─ ─ ─ ─ ─ ─ ✂
PRODUCT LABEL
| 품명 PRODUCT NAME | 생산일자 DATE | 사용기한 EXPIRY DATE
| SMCSHEETWTR33 | 2026-07-10 | 2026-09-10
| LOT NO. | 유리섬유 함량 GF Content (%)
| HYVN260710-01 | 33
| 총 중량 GROSS WEIGHT (Kg) | 실 중량 NET WEIGHT (Kg)
| 1152 | 1099
특이사항 REMARKS
*직사광선 금지Keep out of direct sunlight *냉암소 보관 Store in a cool, dark place (Max. 25°C)
Formulas:
사용기한 EXPIRY DATE = EDATE([생산일자 DATE], 2)